## CIS Marking Scheme Import
Skill name
Сварочные технологии - Welding
|  |  | Criteria | Mark
|  | A | Визуально-измерительный контроль | 55
|  | B | Гидравлические испытания | 14
|  | C | Разрушающие испытания | 9
|  | D | Неразрушающие испытания (РГК) | 20
|  | E | Охрана труда и техника безопасности | 2
Sub Criteria ID | Sub Criteria Name or Description | Aspect Type O = Obj S = Sub J = Judg | Aspect - Description | Judg Score | Extra Aspect Description (Obj or Subj) OR Judgement Score Description (Judg only) | Requirement or Nominal Size (Obj Only) | WSSS Section | Max Mark | Criterion A | Total Mark | 55
A1 | ВИК Таврового соединения №1 по ГОСТ Р ИСО 5817-2009
|  | O | Катет углового шва соответствует ТО и Чертежу? |  | Катет равен толщине св. металла. Допуск + 2мм. | yes/no | 1 | 0.4
|  | O | Выпуклость углового шва в допустимых параметрах? |  | Выпуклость соответствует фактической величине катета К/1,4 с допуском (1мм+ 0,1 ширины шва) | yes/no | 2 | 0.35
|  | O | Протяженность и глубина подреза соответствует допуску? |  | 5011-5012. макс.допустимая глубина прерывистого подреза 0,05 толщины детали, но не более 0.5 мм. Сплошной подрез любой измеряемой глубины не допустим = 0. Подрез любой протяжонности, глубиной более 0,5 мм не допустим = 0 | yes/no | 3 | 0.35
|  | O | Отсутствуют видимые поры? |  | Видимая пора 2017 или поверхностная пористость 2018. Обнаруженные с применением лупы х10. | yes/no | 4 | 0.35
|  | O | Сплавления валиков в облицовочном проходе соответствуют требованиям? |  | Допускается прогибы в контуре шва не более 0,1 величины усиления сварного шва. | yes/no | 2 | 0.35
|  | O | Сварной шов сформирован правильно? |  | Отсутствуют такие дефекты как 506. наплыв \ 509. натек | yes/no | 4 | 0.35
|  | O | Обнаружены ли на поверхностях пластин следы ожога дугой? |  | 601. Не допустимо = 0. | yes/no | 5 | 0.35
A2 | ВИК Таврового соединения №2 по ГОСТ Р ИСО 5817-2009
|  | O | Катет углового шва соответствует ТО и Чертежу? |  | Катет равен толщине св. металла. Допуск + 2мм. | yes/no | 1 | 0.4
|  | O | Выпуклость углового шва в допустимых параметрах? |  | Выпуклость соответствует фактической величине катета К/1,4 с допуском (1мм+ 0,1 ширины шва) | yes/no | 2 | 0.35
|  | O | Протяженность и глубина подреза соответствует допуску? |  | 5011-5012. макс.допустимая глубина прерывистого подреза 0,05 толщины детали, но не более 0.5 мм. Сплошной подрез любой измеряемой глубины не допустим = 0. Подрез любой протяжонности, глубиной более 0,5 мм не допустим = 0 | yes/no | 3 | 0.35
|  | O | Отсутствуют видимые поры? |  | Видимая пора 2017 или поверхностная пористость 2018. Обнаруженные с применением лупы х10. | yes/no | 4 | 0.35
|  | O | Сплавления валиков в облицовочном проходе соответствуют требованиям? |  | Допускается прогибы в контуре шва не более 0,1 величины усиления сварного шва. | yes/no | 2 | 0.35
|  | O | Сварной шов сформирован правильно? |  | Отсутствуют такие дефекты как 506. наплыв \ 509. натек | yes/no | 4 | 0.35
|  | O | Обнаружены ли на поверхностях пластин следы ожога дугой? |  | 601. Не допустимо = 0. | yes/no | 5 | 0.35
A3 | ВИК трубного образца по ГОСТ Р ИСО 5817-2009
|  | O | Протяженность и глубина подреза соответствует допуску? |  | 5011-5012. макс.допустимая глубина прерывистого подреза 0,05 толщины детали, но не более 0.5 мм. Сплошной подрез любой измеряемой глубины не допустим = 0. Подрез любой протяжонности, глубиной более 0,5 мм не допустим = 0 | yes/no | 3 | 0.4
|  | O | Разделка кромок заполнена полностью? |  | Незаполнение не допускается = 0 | yes/no | 3 | 0.2
|  | O | Выпуклость стыкового шва не превышает допустимых параметров? |  | 502. Допускается усиление 0,1мм + 0,25 ширины шва, но не более 2,5 мм. | yes/no | 3 | 0.2
|  | O | Ширина шва постоянна? |  | Допускается неравномерность не более 2 мм | yes/no | 5 | 0.4
|  | O | Обнаружены ли на поверхностях пластин следы ожога дугой? |  | 601. Не допустимо = 0. | yes/no | 4 | 0.2
|  | O | Вогнутость корня шва не превышает допустимое значение? |  | 515. Допускается вогнутость до 0,05 толщины деталей, но не более 0,5 мм. | yes/no | 6 | 0.2
|  | O | Кратерные усадочные раковины оотсутствуют? |  | 2024. Допускается до 0,5 величины усиления сварного шва. | yes/no | 4 | 0.2
|  | O | Отсутствуют видимые поры? |  | Видимая пора 2017 или поверхностная пористость 2018. Обнаруженные с применением лупы х10. | yes/no | 3 | 0.2
|  | O | Сварной шов сформирован правильно? |  | Отсутствуют такие дефекты как 506. наплыв \ 509. натек | yes/no | 5 | 0.2
|  | O | Выпуклость корня шва не превышает допустимое значение? |  | 504. Допускается до 1 мм + 0,2 ширины обратного валика, но не более 2 мм. | yes/no | 5 | 0.2
A4 | ВИК пластин, толщиной 10мм по ГОСТ Р ИСО 5817-2009
|  | O | Протяженность и глубина подреза соответствует допуску? |  | 5011-5012. макс.допустимая глубина прерывистого подреза 0,05 толщины детали, но не более 0.5 мм. Сплошной подрез любой измеряемой глубины не допустим = 0. Подрез любой протяжонности, глубиной более 0,5 мм не допустим = 0 | yes/no | 2 | 0.4
|  | O | Разделка кромок заполнена полностью? |  | Незаполнение не допускается = 0 | yes/no | 3 | 0.3
|  | O | Выпуклость стыкового шва не превышает допустимых параметров? |  | 502. Допускается усиление 0,1мм + 0,25 ширины шва, но не более 2,5 мм. | yes/no | 3 | 0.2
|  | O | Ширина шва постоянна? |  | Допускается неравномерность не более 2 мм | yes/no | 5 | 0.4
|  | O | Обнаружены ли на поверхностях пластин следы ожога дугой? |  | 601. Не допустимо = 0. | yes/no | 4 | 0.2
|  | O | Вогнутость корня шва не превышает допустимое значение? |  | 515. Допускается вогнутость до 0,05 толщины деталей, но не более 0,5 мм. | yes/no | 6 | 0.2
|  | O | Кратерные усадочные раковины оотсутствуют? |  | 2024. Допускается до 0,5 величины усиления сварного шва. | yes/no | 4 | 0.2
|  | O | Отсутствуют видимые поры? |  | Видимая пора 2017 или поверхностная пористость 2018. Обнаруженные с применением лупы х10. | yes/no | 3 | 0.2
|  | O | Сварной шов сформирован правильно? |  | Отсутствуют такие дефекты как 506. наплыв \ 509. натек | yes/no | 5 | 0.1
|  | O | Выпуклость корня шва не превышает допустимое значение? |  | 504. Допускается до 1 мм + 0,2 ширины обратного валика, но не более 2 мм. | yes/no | 5 | 0.2
A5 | ВИК пластин, толщиной 16мм по ГОСТ Р ИСО 5817-2009
|  | O | Протяженность и глубина подреза соответствует допуску? |  | 5011-5012. макс.допустимая глубина прерывистого подреза 0,05 толщины детали, но не более 0.5 мм. Сплошной подрез любой измеряемой глубины не допустим = 0. Подрез любой протяжонности, глубиной более 0,5 мм не допустим = 0 | yes/no | 2 | 0.4
|  | O | Разделка кромок заполнена полностью? |  | Незаполнение не допускается = 0 | yes/no | 3 | 0.2
|  | O | Выпуклость стыкового шва не превышает допустимых параметров? |  | 502. Допускается усиление 0,1мм + 0,25 ширины шва, но не более 5 мм. | yes/no | 3 | 0.2
|  | O | Ширина шва постоянна? |  | Допускается неравномерность не более 2 мм | yes/no | 5 | 0.4
|  | O | Обнаружены ли на поверхностях пластин следы ожога дугой? |  | 601. Не допустимо = 0. | yes/no | 4 | 0.2
|  | O | Вогнутость корня шва не превышает допустимое значение? |  | 515. Допускается вогнутость до 0,05 толщины деталей, но не более 0,5 мм. | yes/no | 2 | 0.2
|  | O | Кратерные усадочные раковины оотсутствуют? |  | 2024. Допускается до 0,5 величины усиления сварного шва. | yes/no | 4 | 0.2
|  | O | Отсутствуют видимые поры? |  | Видимая пора 2017 или поверхностная пористость 2018. Обнаруженные с применением лупы х10. | yes/no | 3 | 0.2
|  | O | Сварной шов сформирован правильно? |  | Отсутствуют такие дефекты как 506. наплыв \ 509. натек | yes/no | 5 | 0.2
|  | O | Выпуклость корня шва не превышает допустимое значение? |  | 504. Допускается до 1 мм + 0,2 ширины обратного валика, но не более 2 мм. | yes/no | 5 | 0.2
A6 | ВИК, Модуль №2, сосуд, работающий под давлением по ГОСТ Р ИСО 5817-2009
|  | O | Изделие полностью очищено? |  | Шлак, брызги, копоть были удалены с 99% поверхности образца | yes/no | 2 | 1
|  | O | Обнаружены ли на поверхностях модуля следы ожога дугой? |  | 601. 1 дефект = 1.0 балл, 2 дефекта = 0.6 балла, 3 и более = 0 баллов. 1 видимый ожог дугой = 1 дефект | Defects = | 4 | 1.5
|  | O | Все соединения модуля выполнены без линейных смещений? |  | 507. Допустимо смещение пластин до 0,1 толщины деталей. Допустимо смещение труб до 0,15 толщины деталей. | yes/no | 3 | 0.8
|  | O | Сплавления валиков в облицовочном проходе соответствуют требованиям? |  | Допускается прогибы в контуре шва не более 0,1 величины усиления сварного шва. | yes/no | 2 | 1
|  | O | Тавровое соединение - Кратерные усадочные раковины оотсутствуют? |  | 2024. Допускается до 0,5 величины усиления сварного шва. | yes/no | 4 | 1
|  | O | Тавровое соединение - Сварные швы сформированы правильно? |  | Отсутствуют такие дефекты как 506. наплыв \ 509. натек | yes/no | 3 | 1
|  | O | Тавровое соединение - Отсутствуют видимые поры? |  | 1 дефект = 0.3 балла, 2 дефекта = 0.1 балла, 3 и более = 0 балов. Одна видимая пора 2017 или поверхностная пористость 2018 = 1 дефект. Обнаруженные с применением лупы х10. | Defects = | 4 | 0.5
|  | O | Тавровое соединение - Отсутствуют видимые включения? |  | 1 дефект = 0.3 балла, 2 дефекта = 0.1 балла, 3 и более = 0 балов. Одно видимое твердое включение группы №3 = 1 дефект. | Defects = | 4 | 0.5
|  | O | Тавровое соединение - Протяженность и глубина подреза соответствует допуску? |  | 5011-5012. макс.допустимая глубина прерывистого подреза 0,05 толщины детали, но не более 0.5 мм. Сплошной подрез любой измеряемой глубины не допустим = 0. Подрез любой протяжонности, глубиной более 0,5 мм не допустим = 0 | yes/no | 1 | 1
|  | O | Тавровое соединение - Катет углового шва соответствует ТО и Чертежу? |  | Катет равен толщине св. металла. Допуск для пластин + 2мм. Для отводов труб, допуск +1,5. Для патрубков гидровлических испытаний, допуск +1. | yes/no | 1 | 2
|  | O | Стыковое соединение - Ширина шва постоянная? |  | Допускается неравномерность не более 2 мм. | yes/no | 4 | 1
|  | O | Стыковое соединение - Кратерные усадочные раковины оотсутствуют? |  | 2024. Допускается до 0,5 величины усиления сварного шва. | yes/no | 6 | 0.8
|  | O | Стыковое соединение - Сварные швы сформированы правильно? |  | Отсутствуют такие дефекты как 506. наплыв \ 509. натек. Не допускаются = 0 | yes/no | 5 | 0.8
|  | O | Стыковое соединение - Отсутствуют видимые поры? |  | 1 дефект = 0.3 балла, 2 дефекта = 0.1 балла, 3 и более = 0 балов. Одна видимая пора 2017 или поверхностная пористость 2018 = 1 дефект. Обнаруженные с применением лупы х10. | Defects = | 4 | 0.5
|  | O | Стыковое соединение - Отсутствуют видимые включения? |  | 1 дефект = 0.3 балла, 2 дефекта = 0.1 балла, 3 и более = 0 балов. Одно видимое твердое включение группы №3 = 1 дефект. Обнаруженные с применением лупы х10. | Defects = | 4 | 0.5
|  | O | Стыковое соединение - Протяженность и глубина подреза соответствует допуску? |  | 5011-5012. макс.допустимая глубина прерывистого подреза 0,05 толщины детали, но не более 0.5 мм. Сплошной подрез любой измеряемой глубины не допустим = 0. Подрез любой протяжонности, глубиной более 0,5 мм не допустим = 0 | yes/no | 4 | 1
|  | O | Стыковое соединение - Разделка кромок заполнена полностью? |  | Незаполнение не допускается = 0 | yes/no | 6 | 1
|  | O | Стыковое соединение - Наружное усиление швов находится в допуске? |  | 502. Допускается усиление 0,1мм + 0,25 ширины шва, но не более 2,5 мм. | yes/no | 7 | 1
|  | O | Угловое соединение - Ширина шва постоянна? |  | Допустима разница 2 мм по ширине | yes/no | 4 | 1
|  | O | Угловое соединение - Кратерные усадочные раковины оотсутствуют? |  | 2024. Допускается до 0,5 величины усиления сварного шва. | yes/no | 4 | 0.8
|  | O | Угловое соединение - Сварные швы сформированы правильно? |  | Отсутствуют такие дефекты как 506. наплыв \ 509. натек | yes/no | 4 | 0.8
|  | O | Угловое соединение - Отсутствуют видимые поры? |  | 1 дефект = 0.3 балла, 2 дефекта = 0.1 балла, 3 и более = 0 балов. Одна видимая пора 2017 или поверхностная пористость 2018 = 1 дефект. Обнаруженные с применением лупы х10. | Defects = | 4 | 0.5
|  | O | Угловое соединение - Отсутствуют видимые включения? |  | 1 дефект = 0.3 балла, 2 дефекта = 0.1 балла, 3 и более = 0 балов. Одно видимое твердое включение группы №3 = 1 дефект. Обнаруженные с применением лупы х10. | Defects = | 4 | 0.5
|  | O | Угловое соединение - Протяженность и глубина подреза соответствует допуску? |  | 5011-5012. макс.допустимая глубина прерывистого подреза 0,05 толщины детали, но не более 0.5 мм. Сплошной подрез любой измеряемой глубины не допустим = 0. Подрез любой протяжонности, глубиной более 0,5 мм не допустим = 0 | yes/no | 5 | 0.8
|  | J | Оценка конструкции |  |  |  | 5 | 1.5
|  |  |  | 0 | Не допустимо или не представлено- не соответствует международным требованиям компетенции
|  |  |  | 1 | Приемлемо - соответствует минимальным международным требованиям компетенции
|  |  |  | 2 | Соответствует международным требованиям компетенции
|  |  |  | 3 | Превосходит международные требования компетенции.
A7 | ВИК Модуль №3, конструкция из Алюминия по ГОСТ Р ИСО 10042-2009
|  | O | Обнаружены ли на поверхностях модуля следы ожога дугой? |  | 601. Не допустимо = 0. | yes/no | 1 | 0.8
|  | O | Ширина стыкового шва постоянная? |  | Допустима разница 1 мм. | yes/no | 6 | 0.8
|  | O | Стыковое соединение - Выпуклость швов находится в допуске? |  | Не более 1.5 мм. | yes/no | 6 | 0.4
|  | O | Отсутствуют видимые поры? |  | 1 дефект = 0.3 балла, 2 дефекта = 0.1 балла, 3 и более = 0 балов. Одна видимая пора 2017 или поверхностная пористость 2018 = 1 дефект. Обнаруженные с применением лупы х10. | Defects = | 3 | 0.4
|  | O | Отсутствуют видимые включения? |  | 1 дефект = 0.3 балла, 2 дефекта = 0.1 балла, 3 и более = 0 балов. Одно видимое твердое включение группы №3 = 1 дефект. Обнаруженные с применением лупы х10. | Defects = | 3 | 0.4
|  | O | Протяженность и глубина подреза соответствует допуску? |  | 5011-5012. макс.допустимая глубина прерывистого подреза 0,1 толщины детали. Сплошной подрез любой измеряемой глубины не допустим = 0. Подрез любой протяжонности, глубиной более 0,3 мм не допустим = 0 | yes/no | 2 | 0.5
|  | O | Тавровое соединение - Катет углового шва соответствует ТО и Чертежу? |  | Катет равен толщине св. металла. Допуск + 2мм. | yes/no | 1 | 0.8
|  | O | Тавровое соединение - Отсутствует избыточное проплавление? |  | 5043. Проплавления не допустимы = 0 | yes/no | 6 | 0.6
|  | O | Все соединения модуля выполнены без линейных смещений? |  | 507. Допустимо смещение пластин до 0,2 толщины деталей. | yes/no | 2 | 0.6
|  | O | Стыковые и угловые швы выполнены с полным проплавлением? |  | Проплавление не превышающее 3 мм составляет 100% = 2.0 балла, >или=90% = 1.5 балла, >или=75% = 1.0 балл | % Penetration = | 6 | 1.6
|  | O | Стыковое соединение - Отсутствует избыточное проплавление? |  | Свыше 3 мм. Не допустимо = 0 | yes/no | 2 | 0.8
|  | O | Сварной шов сформирован правильно? |  | Отсутствуют такие дефекты как 506. наплыв \ 509. натек | yes/no | 6 | 0.4
|  | O | Кратерные усадочные раковины оотсутствуют? |  | 2024. Допускается до 0,5 величины усиления сварного шва. | yes/no | 6 | 0.4
|  | J | Оценка конструкции |  | Поверхность радиальна менее 25% по протяженнести - оценка 0, поверхность радиальна в пределах от 25 % до 50% по протяженности - оценка 1, поверхность радиальна в пределах от 50 % до 75% по протяженности - оценка 2, поверхность радиальна свыше 75% по протяженности - оценка 3. |  | 6 | 1.5
|  |  |  | 0 | Не допустимо или не представлено- не соответствует международным требованиям компетенции
|  |  |  | 1 | Приемлемо - соответствует минимальным международным требованиям компетенции
|  |  |  | 2 | Соответствует международным требованиям компетенции
|  |  |  | 3 | Превосходит международные требования компетенции.
A8 | ВИК Модуль №4, конструкция из нерж.стали по ГОСТ Р ИСО 5817-2009
|  | O | Обнаружены ли на поверхностях модуля следы ожога дугой? |  | 601. Не допустимо = 0. | yes/no | 1 | 0.8
|  | O | Ширина стыкового шва постоянная? |  | Допустима разница 1.5 мм. | yes/no | 6 | 0.8
|  | O | Стыковое соединение - Выпуклость швов находится в допуске? |  | Не более 1,5 мм | yes/no | 6 | 0.4
|  | O | Отсутствуют видимые поры? |  | 1 дефект = 0.3 балла, 2 дефекта = 0.1 балла, 3 и более = 0 балов. Одна видимая пора 2017 или поверхностная пористость 2018 = 1 дефект. Обнаруженные с применением лупы х10. | Defects = | 6 | 0.4
|  | O | Отсутствуют видимые включения? |  | 1 дефект = 0.3 балла, 2 дефекта = 0.1 балла, 3 и более = 0 балов. Одно видимое твердое включение группы №3 = 1 дефект. Обнаруженные с применением лупы х10. | Defects = | 6 | 0.4
|  | O | Протяженность и глубина подреза соответствует допуску? |  | 5011-5012. макс.допустимая глубина прерывистого подреза 0,1 толщины детали, но не более 0.3 мм. Сплошной подрез любой измеряемой глубины не допустим = 0. Подрез любой протяжонности, глубиной более 0,3 мм не допустим = 0 | yes/no | 2 | 0.5
|  | O | Тавровое соединение - Катет углового шва соответствует ТО и Чертежу? |  | Катет равен толщине св. металла. Допуск + 1мм.. | yes/no | 1 | 0.8
|  | O | Тавровое соединение - Отсутствует избыточное проплавление? |  | 5043. Проплавления не допустимы = 0 баллов | yes/no | 6 | 0.6
|  | O | Все соединения модуля выполнены без линейных смещений? |  | Допустимо смещение пластин и труб до 0,2 мм. | yes/no | 3 | 0.6
|  | O | Стыковые и угловые швы выполнены с полным проплавлением? |  | Проплавление не превышающее 1 мм + 0,1 толщины металла составляет 100% = 2.0 балла, >или=90% = 1.5 балла, >или=75% = 1.0 балл | % Penetration = | 6 | 1.6
|  | O | Стыковое соединение - Отсутствует избыточное проплавление? |  | 504. Выпуклость со стороны корня шва не более 1 мм + 0,1 толщины металла. | yes/no | 3 | 0.8
|  | O | Сварной шов сформирован правильно? |  | Отсутствуют такие дефекты как 506. наплыв \ 509. натек | yes/no | 6 | 0.4
|  | O | Кратерные усадочные раковины оотсутствуют? |  | 2024. Допускается до 0,5 величины усиления сварного шва. | yes/no | 6 | 0.4
|  | J | Оценка конструкции |  | Поверхность радиальна менее 25% по протяженности - оценка 0, поверхность радиальна в пределах от 25 % до 50% по протяженности - оценка 1, поверхность радиальна в пределах от 50 % до 75% по протяженности - оценка 2, поверхность радиальна свыше 75% по протяженности - оценка 3. |  | 6 | 1.5
|  |  |  | 0 | Не допустимо или не представлено- не соответствует международным требованиям компетенции
|  |  |  | 1 | Приемлемо - соответствует минимальным международным требованиям компетенции
|  |  |  | 2 | Соответствует международным требованиям компетенции
|  |  |  | 3 | Превосходит международные требования компетенции.
Sub Criteria ID | Sub Criteria Name or Description | Aspect Type O = Obj S = Sub J = Judg | Aspect - Description | Judg Score | Extra Aspect Description (Obj or Subj) OR Judgement Score Description (Judg only) | Requirement or Nominal Size (Obj Only) | WSSS Section | Max Mark | Criterion B | Total Mark | 14
B1 | Гидравлические испытания
|  | O | Изделие предоставлено для гидравлического испытания |  | Изделие предоставлено | yes/no | 1 | 1
|  | O | Изделие выдерживает давление 10 Бар - см. ТО пункт 4.9 |  | Нет утечки при 10 Бар | yes/no | 7 | 1
|  | O | Изделие выдерживает давление 20 Бар - см. ТО пункт 4.9 |  | Нет утечки при 20 Бар | yes/no | 7 | 2
|  | O | Изделие выдерживает давление 30 Бар - см. ТО пункт 4.9 |  | Нет утечки при 30 Бар | yes/no | 7 | 2
|  | O | Изделие выдерживает давление 40 Бар - см. ТО пункт 4.9 |  | Нет утечки при 40 Бар | yes/no | 7 | 2
|  | O | Изделие выдерживает давление 50 Бар - см. ТО пункт 4.9 |  | Нет утечки при 50 Бар | yes/no | 7 | 2
|  | O | Изделие выдерживает давление 55 Бар - см. ТО пункт 4.9 |  | Нет утечки при 55 Бар | yes/no | 7 | 2
|  | O | Изделие выдерживает давление 60 Бар - см. ТО пункт 4.9 |  | Нет утечки при 60 Бар | yes/no | 7 | 2
Sub Criteria ID | Sub Criteria Name or Description | Aspect Type O = Obj S = Sub J = Judg | Aspect - Description | Judg Score | Extra Aspect Description (Obj or Subj) OR Judgement Score Description (Judg only) | Requirement or Nominal Size (Obj Only) | WSSS Section | Max Mark | Criterion C | Total Mark | 9
C1 | Испытание на излом, образец №1
|  | O | Обеспечено полное сплавление корня соединения? |  | Ноль баллов, если не была проштампована стоп-точка | yes/no | 4 | 2
|  | O | Обеспечено полное сплавление между проходами? |  | 1 Дефект 2.5 мм или менее = 0.70 балла. Два дефекта 2.5 или менее = 0.40 балла. 3 или более 2.5 мм = 0 баллов | yes/no | 3 | 1.5
|  | O | На изломе отсутствуют видимые поры и включения? |  | Обнаруженные с применением лупы х10. Не допустимы = 0 | yes/no | 4 | 1
C2 | Испытание на излом, образец №2
|  | O | Обеспечено полное сплавление корня соединения? |  | Ноль баллов, если не была проштампована стоп-точка | yes/no | 4 | 2
|  | O | Обеспечено полное сплавление между проходами? |  | 1 Дефект 2.5 мм или менее = 0.70 балла. Два дефекта 2.5 или менее = 0.40 балла. 3 или более 2.5 мм = 0 баллов | yes/no | 3 | 1.5
|  | O | На изломе отсутствуют видимые поры и включения? |  | Обнаруженные с применением лупы х10. Не допустимы = 0 | yes/no | 4 | 1
Sub Criteria ID | Sub Criteria Name or Description | Aspect Type O = Obj S = Sub J = Judg | Aspect - Description | Judg Score | Extra Aspect Description (Obj or Subj) OR Judgement Score Description (Judg only) | Requirement or Nominal Size (Obj Only) | WSSS Section | Max Mark | Criterion D | Total Mark | 20
D1 | РГК образца труб
|  | O | ISO 5817 - Уровень дефектов - Класс D? |  | Класс D = 1 Балл | Yes/no | 2 | 1
|  | O | ISO 5817 - Уровень дефектов - Класс C? |  | Класс C= 2 Балл | Yes/no | 6 | 1
|  | O | ISO 5817 - Уровень дефектов - Класс B? |  | Класс B= 2 Балл | Yes/no | 4 | 2
|  | O | Нет дефектов - Класс A? |  | Класс A= 2 Балла | Yes/no | 7 | 2
D2 | РГК образца пластин 10мм.
|  | O | ISO 5817 - Уровень дефектов - Класс D? |  | Класс D = 1 Балл | Yes/no | 2 | 1
|  | O | ISO 5817 - Уровень дефектов - Класс C? |  | Класс C= 2 Балл | Yes/no | 4 | 2
|  | O | ISO 5817 - Уровень дефектов - Класс B? |  | Класс B= 2 Балл | Yes/no | 5 | 2
|  | O | Нет дефектов - Класс A? |  | Класс A= 2 Балла | Yes/no | 7 | 2
D3 | РГК образца пластин 16мм.
|  | O | ISO 5817 - Уровень дефектов - Класс D? |  | Класс D = 1 Балл | Yes/no | 2 | 1
|  | O | ISO 5817 - Уровень дефектов - Класс C? |  | Класс C= 2 Балл | Yes/no | 4 | 2
|  | O | ISO 5817 - Уровень дефектов - Класс B? |  | Класс B= 2 Балл | Yes/no | 5 | 2
|  | O | Нет дефектов - Класс A? |  | Класс A= 2 Балла | Yes/no | 7 | 2
Sub Criteria ID | Sub Criteria Name or Description | Aspect Type O = Obj S = Sub J = Judg | Aspect - Description | Judg Score | Extra Aspect Description (Obj or Subj) OR Judgement Score Description (Judg only) | Requirement or Nominal Size (Obj Only) | WSSS Section | Max Mark | Criterion E | Total Mark | 2
E1 | Охрана труда и техника безопасности
|  | O | Соблюдение правил работы с электрооборудованием |  |  | Yes/no | 1 | 0.5
|  | O | Соблюдение правил работы с газовыми баллонами и газовым оборудованием |  |  | Yes/no | 1 | 0.5
|  | O | Соблюдение правил организации рабочего места |  |  | Yes/no | 1 | 0.5
|  | O | Использование необходимых СИЗ при выполнении задания |  |  | Yes/no | 1 | 0.5
[9 empty] | Competition | Total Mark | 100
Note on D2: Enter Skill Name Here

## Sheet2
A4 landscape spreadsheet v1.1

## Sheet3
A4 landscape spreadsheet v1.1